## 120_operations_crack_spalling
Operation | Technicien | Experience | Bande 1 | Nb defauts B1 | Type B1 | Resultat manuel B1 | Erreur mesure M B1 (mm) | Resultat AR B1 | Erreur mesure AR B1 (mm) | Bande 2 | Nb defauts B2 | Type B2 | Resultat manuel B2 | Erreur mesure M B2 (mm) | Resultat AR B2 | Erreur mesure AR B2 (mm) | Defaut confirme (n=60) | Missed-defect Manuel (n=60) | Missed-defect AR (n=60) | Temps sans AR (min) | Temps avec AR (min) | Gain temps (min) | Reduction temps (%) | Statut expert B1 | Statut expert B2 | Inspection manuelle B1 | Inspection manuelle B2 | Capture AR B1 | Capture AR B2
1 | T03 | 3-5 ans | B1 | 0 |  |  | -3.3 |  | 2.68 | B2 | 1 | Crack | Bon | -2.8 | Bon | 3 | D01 | Non | Non | 24.7 | 14.2 | 10.5 | 0.4251012 | Saine | Défectueuse | Inspectée | Inspectée | OK | OK
2 | T04 | 1-3 ans | B1 | 1 | Spalling | Mal mesuré | -3.4 | Bon | 2.87 | B2 | 0 |  |  | 3 |  | 3.13 | D02 | Oui | Non | 31.8 | 15 | 16.8 | 0.5283019 | Défectueuse | Saine | Inspectée | Inspectée | OK | OK
3 | T01 | 1-3 ans | B1 | 1 | Crack | Manqué |  | Manqué |  | B2 | 0 |  |  | 1.4 |  | 2.68 | D03 | Oui | Oui | 33.6 | 13.9 | 19.7 | 0.5863095 | Défectueuse | Saine | Inspectée | Inspectée | Échec (±5°) | OK
4 | T06 | 5-7 ans | B1 | 1 | Crack | Bon | -2.6 | Bon | 2.94 | B2 | 0 |  |  | 1.8 |  | 3.47 | D04 | Non | Non | 25.6 | 9.9 | 15.7 | 0.61328125 | Défectueuse | Saine | Inspectée | Inspectée | OK | OK
5 | T05 | 3-5 ans | B1 | 0 |  |  | 1.4 |  | 3.63 | B2 | 1 | Crack | Mal mesuré | 5.1 | Manqué |  | D05 | Oui | Oui | 38.8 | 16.4 | 22.4 | 0.5773196 | Saine | Défectueuse | Inspectée | Inspectée | OK | Échec (±5°)
6 | T04 | 1-3 ans | B1 | 0 |  |  | 3.4 |  |  | B2 | 1 | Spalling | Mal mesuré | -3.1 | Manqué |  | D06 | Oui | Oui | 26.7 | 17.4 | 9.3 | 0.3483146 | Saine | Défectueuse | Inspectée | Inspectée | Échec (±5°) | Échec (±5°)
7 | T05 | 3-5 ans | B1 | 0 |  |  | 3.9 |  | 2.59 | B2 | 1 | Spalling | Manqué |  | Manqué |  | D07 | Oui | Oui | 31.5 | 21.2 | 10.3 | 0.3269841 | Saine | Défectueuse | Inspectée | Inspectée | OK | Échec (±5°)
8 | T04 | 1-3 ans | B1 | 0 |  |  | 1.3 |  | 2.87 | B2 | 1 | Crack | Bon | -2.4 | Bon | 2.92 | D08 | Non | Non | 32.7 | 20.7 | 12 | 0.3669725 | Saine | Défectueuse | Inspectée | Inspectée | OK | OK
9 | T02 | 5-7 ans | B1 | 0 |  |  | 2.3 |  | 2.32 | B2 | 1 | Spalling | Bon | 2.4 | Bon | 3.44 | D09 | Non | Non | 25.1 | 14.8 | 10.3 | 0.4103586 | Saine | Défectueuse | Inspectée | Inspectée | OK | OK
10 | T01 | 1-3 ans | B1 | 1 | Crack | Manqué |  | Manqué |  | B2 | 0 |  |  | -2.5 |  | 3.26 | D10 | Oui | Oui | 36.6 | 22 | 14.6 | 0.3989071 | Défectueuse | Saine | Inspectée | Inspectée | Échec (±5°) | OK
11 | T03 | 3-5 ans | B1 | 1 | Spalling | Manqué |  | Bon | 3.24 | B2 | 0 |  |  | -4.6 |  | 2.93 | D11 | Oui | Non | 34.2 | 16.1 | 18.1 | 0.5292398 | Défectueuse | Saine | Inspectée | Inspectée | OK | OK
12 | T05 | 3-5 ans | B1 | 0 |  |  | -1.1 |  | 3.41 | B2 | 1 | Spalling | Bon | 0.8 | Bon | 3.45 | D12 | Non | Non | 26.5 | 12.1 | 14.4 | 0.5433962 | Saine | Défectueuse | Inspectée | Inspectée | OK | OK
13 | T01 | 1-3 ans | B1 | 1 | Spalling | Mal mesuré | -3.5 | Manqué |  | B2 | 0 |  |  | -3.1 |  | 3.55 | D13 | Oui | Oui | 30.4 | 16.3 | 14.1 | 0.4638158 | Défectueuse | Saine | Inspectée | Inspectée | Échec (±5°) | OK
14 | T03 | 3-5 ans | B1 | 0 |  |  | 1.9 |  | 2.9 | B2 | 1 | Spalling | Manqué |  | Manqué |  | D14 | Oui | Oui | 26.3 | 14.7 | 11.6 | 0.4410646 | Saine | Défectueuse | Inspectée | Inspectée | OK | Échec (±5°)
15 | T03 | 3-5 ans | B1 | 1 | Spalling | Mal mesuré | -4.8 | Manqué |  | B2 | 0 |  |  |  |  | 3.15 | D15 | Oui | Oui | 28.5 | 19.4 | 9.1 | 0.3192982 | Défectueuse | Saine | Inspectée | Non inspectée | Échec (±5°) | OK
16 | T03 | 3-5 ans | B1 | 0 |  |  | -2.8 |  | 2.79 | B2 | 1 | Spalling | Mal mesuré | 3.9 | Bon | 2.82 | D16 | Oui | Non | 28.1 | 17.8 | 10.3 | 0.366548 | Saine | Défectueuse | Inspectée | Inspectée | OK | OK
17 | T01 | 1-3 ans | B1 | 0 |  |  | 2.6 |  | 3.46 | B2 | 1 | Crack | Mal mesuré | -3.2 | Manqué |  | D17 | Oui | Oui | 26.4 | 13.3 | 13.1 | 0.4962121 | Saine | Défectueuse | Inspectée | Inspectée | OK | Échec (±5°)
18 | T06 | 5-7 ans | B1 | 1 | Crack | Mal mesuré | 3.8 | Bon | 3.01 | B2 | 0 |  |  | -8.3 |  | 2.9 | D18 | Oui | Non | 30 | 15.2 | 14.8 | 0.4933333 | Défectueuse | Saine | Inspectée | Inspectée | OK | OK
19 | T04 | 1-3 ans | B1 | 1 | Crack | Mal mesuré | 4.1 | Bon | 3.28 | B2 | 0 |  |  | -5.2 |  | 3.31 | D19 | Oui | Non | 30 | 17.3 | 12.7 | 0.4233333 | Défectueuse | Saine | Inspectée | Inspectée | OK | OK
20 | T03 | 3-5 ans | B1 | 1 | Crack | Manqué |  | Bon | 2.61 | B2 | 0 |  |  | -0.9 |  | 2.66 | D20 | Oui | Non | 26.7 | 15.7 | 11 | 0.411985 | Défectueuse | Saine | Inspectée | Inspectée | OK | OK
21 | T04 | 1-3 ans | B1 | 0 |  |  | 2.2 |  | 3.33 | B2 | 1 | Spalling | Bon | -1.5 | Bon | 3.24 | D21 | Non | Non | 32.4 | 19.2 | 13.2 | 0.4074074 | Saine | Défectueuse | Inspectée | Inspectée | OK | OK
22 | T02 | 5-7 ans | B1 | 1 | Crack | Manqué |  | Bon | 2.88 | B2 | 0 |  |  | -1.7 |  | 3.57 | D22 | Oui | Non | 28.2 | 16.8 | 11.4 | 0.4042553 | Défectueuse | Saine | Inspectée | Inspectée | OK | OK
23 | T06 | 5-7 ans | B1 | 1 | Spalling | Manqué |  | Manqué |  | B2 | 0 |  |  |  |  | 2.93 | D23 | Oui | Oui | 27.8 | 19.5 | 8.3 | 0.2985612 | Défectueuse | Saine | Inspectée | Non inspectée | Échec (±5°) | OK
24 | T01 | 1-3 ans | B1 | 0 |  |  | -2.6 |  | 2.03 | B2 | 1 | Crack | Mal mesuré | 3.4 | Bon | 2.59 | D24 | Oui | Non | 32 | 14.7 | 17.3 | 0.540625 | Saine | Défectueuse | Inspectée | Inspectée | OK | OK
25 | T05 | 3-5 ans | B1 | 1 | Crack | Bon | -1.8 | Bon | 2.26 | B2 | 0 |  |  | -2.9 |  | 3.54 | D25 | Non | Non | 30.3 | 15.1 | 15.2 | 0.5016502 | Défectueuse | Saine | Inspectée | Inspectée | OK | OK
26 | T02 | 5-7 ans | B1 | 0 |  |  | -3.1 |  | 3.23 | B2 | 1 | Crack | Manqué |  | Bon | 3.04 | D26 | Oui | Non | 21.2 | 11.1 | 10.1 | 0.4764151 | Saine | Défectueuse | Inspectée | Inspectée | OK | OK
27 | T02 | 5-7 ans | B1 | 1 | Crack | Manqué |  | Bon | 1.84 | B2 | 0 |  |  | 3.7 |  | 2.26 | D27 | Oui | Non | 25.3 | 13.9 | 11.4 | 0.4505929 | Défectueuse | Saine | Inspectée | Inspectée | OK | OK
28 | T04 | 1-3 ans | B1 | 1 | Spalling | Bon | 0.6 | Manqué |  | B2 | 0 |  |  | -4.6 |  | 2.91 | D28 | Non | Oui | 24.8 | 13.4 | 11.4 | 0.4596774 | Défectueuse | Saine | Inspectée | Inspectée | Échec (±5°) | OK
29 | T01 | 1-3 ans | B1 | 1 | Crack | Bon | 2.8 | Manqué |  | B2 | 0 |  |  | -5.9 |  | 2.11 | D29 | Non | Oui | 30.7 | 13.6 | 17.1 | 0.5570033 | Défectueuse | Saine | Inspectée | Inspectée | Échec (±5°) | OK
30 | T01 | 1-3 ans | B1 | 0 |  |  |  |  | 3.44 | B2 | 1 | Crack | Bon | -1.7 | Bon | 2.93 | D30 | Non | Non | 31.9 | 11.9 | 20 | 0.6269592 | Saine | Défectueuse | Non inspectée | Inspectée | OK | OK
31 | T06 | 5-7 ans | B1 | 0 |  |  | 1.8 |  |  | B2 | 1 | Crack | Mal mesuré | -3.2 | Manqué |  | D31 | Oui | Oui | 32.8 | 16.6 | 16.2 | 0.4939024 | Saine | Défectueuse | Inspectée | Inspectée | Échec (±5°) | Échec (±5°)
32 | T01 | 1-3 ans | B1 | 0 |  |  | -1.6 |  | 2.91 | B2 | 1 | Spalling | Mal mesuré | 3.8 | Bon | 2.95 | D32 | Oui | Non | 23.9 | 17 | 6.9 | 0.2887029 | Saine | Défectueuse | Inspectée | Inspectée | OK | OK
33 | T05 | 3-5 ans | B1 | 0 |  |  | -3.8 |  | 2.51 | B2 | 1 | Spalling | Mal mesuré | 3.8 | Bon | 2.47 | D33 | Oui | Non | 32.1 | 21.1 | 11 | 0.3426791 | Saine | Défectueuse | Inspectée | Inspectée | OK | OK
34 | T04 | 1-3 ans | B1 | 0 |  |  | 0.6 |  | 2.05 | B2 | 1 | Spalling | Bon | 2.6 | Bon | 2.99 | D34 | Non | Non | 28.4 | 16.8 | 11.6 | 0.4084507 | Saine | Défectueuse | Inspectée | Inspectée | OK | OK
35 | T03 | 3-5 ans | B1 | 1 | Crack | Bon | 2.2 | Manqué |  | B2 | 0 |  |  | -3.3 |  | 3.18 | D35 | Non | Oui | 27.1 | 16.8 | 10.3 | 0.3800738 | Défectueuse | Saine | Inspectée | Inspectée | Échec (±5°) | OK
36 | T04 | 1-3 ans | B1 | 1 | Spalling | Bon | -0.9 | Bon | 2.86 | B2 | 0 |  |  | 3.3 |  |  | D36 | Non | Non | 32 | 15.4 | 16.6 | 0.51875 | Défectueuse | Saine | Inspectée | Inspectée | OK | Échec (±5°)
37 | T04 | 1-3 ans | B1 | 0 |  |  | -1.9 |  | 2.84 | B2 | 1 | Spalling | Bon | -1.5 | Manqué |  | D37 | Non | Oui | 29.8 | 13 | 16.8 | 0.5637584 | Saine | Défectueuse | Inspectée | Inspectée | OK | Échec (±5°)
38 | T04 | 1-3 ans | B1 | 0 |  |  |  |  | 2.52 | B2 | 1 | Crack | Manqué |  | Manqué |  | D38 | Oui | Oui | 29.3 | 17.5 | 11.8 | 0.4027304 | Saine | Défectueuse | Non inspectée | Inspectée | OK | Échec (±5°)
39 | T02 | 5-7 ans | B1 | 1 | Spalling | Bon | -2.6 | Bon | 3.1 | B2 | 0 |  |  | 5.2 |  | 1.78 | D39 | Non | Non | 27.2 | 17.7 | 9.5 | 0.3492647 | Défectueuse | Saine | Inspectée | Inspectée | OK | OK
40 | T04 | 1-3 ans | B1 | 1 | Crack | Manqué |  | Manqué |  | B2 | 0 |  |  | 5.2 |  | 2.44 | D40 | Oui | Oui | 32.1 | 17.4 | 14.7 | 0.4579439 | Défectueuse | Saine | Inspectée | Inspectée | Échec (±5°) | OK
41 | T01 | 1-3 ans | B1 | 1 | Spalling | Manqué |  | Bon | 2.66 | B2 | 0 |  |  |  |  | 2.73 | D41 | Oui | Non | 34.3 | 25.9 | 8.4 | 0.244898 | Défectueuse | Saine | Inspectée | Non inspectée | OK | OK
42 | T01 | 1-3 ans | B1 | 1 | Crack | Bon | -1.5 | Bon | 3.09 | B2 | 0 |  |  | -6 |  | 2.89 | D42 | Non | Non | 28.9 | 23.1 | 5.8 | 0.200692 | Défectueuse | Saine | Inspectée | Inspectée | OK | OK
43 | T06 | 5-7 ans | B1 | 1 | Crack | Bon | 1.7 | Bon | 3.06 | B2 | 0 |  |  | 1.7 |  | 3.59 | D43 | Non | Non | 27.3 | 15 | 12.3 | 0.4505495 | Défectueuse | Saine | Inspectée | Inspectée | OK | OK
44 | T03 | 3-5 ans | B1 | 1 | Spalling | Manqué |  | Bon | 3.65 | B2 | 0 |  |  | 1.4 |  | 3.3 | D44 | Oui | Non | 31.4 | 19.3 | 12.1 | 0.3853503 | Défectueuse | Saine | Inspectée | Inspectée | OK | OK
45 | T02 | 5-7 ans | B1 | 1 | Crack | Mal mesuré | 3.5 | Bon | 3.59 | B2 | 0 |  |  | -4.8 |  | 3.83 | D45 | Oui | Non | 28.8 | 17.3 | 11.5 | 0.3993056 | Défectueuse | Saine | Inspectée | Inspectée | OK | OK
46 | T03 | 3-5 ans | B1 | 0 |  |  | 3 |  | 3.16 | B2 | 1 | Crack | Mal mesuré | -3.1 | Bon | 2.29 | D46 | Oui | Non | 33.3 | 29.2 | 4.1 | 0.1231231 | Saine | Défectueuse | Inspectée | Inspectée | OK | OK
47 | T02 | 5-7 ans | B1 | 1 | Spalling | Bon | -1.1 | Bon | 3.47 | B2 | 0 |  |  |  |  | 2.49 | D47 | Non | Non | 27.2 | 18.1 | 9.1 | 0.3345588 | Défectueuse | Saine | Inspectée | Non inspectée | OK | OK
48 | T02 | 5-7 ans | B1 | 0 |  |  | 1.8 |  | 3.89 | B2 | 1 | Crack | Manqué |  | Manqué |  | D48 | Oui | Oui | 29.1 | 22.7 | 6.4 | 0.2199313 | Saine | Défectueuse | Inspectée | Inspectée | OK | Échec (±5°)
49 | T03 | 3-5 ans | B1 | 1 | Spalling | Bon | 2.6 | Bon | 3.83 | B2 | 0 |  |  | -1.6 |  | 2.73 | D49 | Non | Non | 30.8 | 18.8 | 12 | 0.3896104 | Défectueuse | Saine | Inspectée | Inspectée | OK | OK
50 | T02 | 5-7 ans | B1 | 0 |  |  | 4.4 |  | 2.44 | B2 | 1 | Spalling | Mal mesuré | 5.8 | Manqué |  | D50 | Oui | Oui | 25.1 | 9.3 | 15.8 | 0.6294821 | Saine | Défectueuse | Inspectée | Inspectée | OK | Échec (±5°)
51 | T06 | 5-7 ans | B1 | 1 | Spalling | Manqué |  | Manqué |  | B2 | 0 |  |  | -0.8 |  | 2.64 | D51 | Oui | Oui | 39.2 | 25.6 | 13.6 | 0.3469388 | Défectueuse | Saine | Inspectée | Inspectée | Échec (±5°) | OK
52 | T04 | 1-3 ans | B1 | 1 | Crack | Manqué |  | Bon | 2.95 | B2 | 0 |  |  | -4.8 |  | 3.61 | D52 | Oui | Non | 33.9 | 15.2 | 18.7 | 0.5516224 | Défectueuse | Saine | Inspectée | Inspectée | OK | OK
53 | T04 | 1-3 ans | B1 | 1 | Crack | Mal mesuré | -4.1 | Manqué |  | B2 | 0 |  |  | -2.7 |  | 2.37 | D53 | Oui | Oui | 24 | 13.3 | 10.7 | 0.4458333 | Défectueuse | Saine | Inspectée | Inspectée | Échec (±5°) | OK
54 | T06 | 5-7 ans | B1 | 0 |  |  | 1.7 |  | 3.41 | B2 | 1 | Crack | Bon | 1.5 | Bon | 1.97 | D54 | Non | Non | 31 | 20.1 | 10.9 | 0.3516129 | Saine | Défectueuse | Inspectée | Inspectée | OK | OK
55 | T03 | 3-5 ans | B1 | 0 |  |  | -1.1 |  | 3.57 | B2 | 1 | Crack | Manqué |  | Bon | 2.95 | D55 | Oui | Non | 31.7 | 22.1 | 9.6 | 0.3028391 | Saine | Défectueuse | Inspectée | Inspectée | OK | OK
56 | T06 | 5-7 ans | B1 | 1 | Spalling | Mal mesuré | -3.2 | Manqué |  | B2 | 0 |  |  | -3.8 |  | 3.08 | D56 | Oui | Oui | 28.3 | 17.4 | 10.9 | 0.385159 | Défectueuse | Saine | Inspectée | Inspectée | Échec (±5°) | OK
57 | T04 | 1-3 ans | B1 | 0 |  |  | 0.3 |  | 2.93 | B2 | 1 | Spalling | Manqué |  | Bon | 3.44 | D57 | Oui | Non | 35.2 | 16.5 | 18.7 | 0.53125 | Saine | Défectueuse | Inspectée | Inspectée | OK | OK
58 | T05 | 3-5 ans | B1 | 0 | [5 empty] | B2 | 1 | Crack | Bon | -1.4 | Manqué |  | D58 | Non | Oui | 31.2 | 15.6 | 15.6 | 0.5 | Saine | Défectueuse | Non inspectée | Inspectée | Échec (±5°) | Échec (±5°)
59 | T04 | 1-3 ans | B1 | 0 |  |  | 1.5 |  | 3.16 | B2 | 1 | Crack | Bon | -0.8 | Bon | 3.81 | D59 | Non | Non | 30.5 | 21.9 | 8.6 | 0.2819672 | Saine | Défectueuse | Inspectée | Inspectée | OK | OK
60 | T05 | 3-5 ans | B1 | 1 | Spalling | Manqué |  | Manqué |  | B2 | 0 |  |  | 3.8 |  | 2.11 | D60 | Oui | Oui | 33.7 | 20.2 | 13.5 | 0.4005935 | Défectueuse | Saine | Inspectée | Inspectée | Échec (±5°) | OK
61 | T03 | 3-5 ans | B1 | 0 |  |  | -1.7 |  | 2.54 | B2 | 0 |  |  | 2.5 |  | 2.32 |  |  |  | 33.5 | 19.6 | 13.9 | 0.4149254 | Saine | Saine | Inspectée | Inspectée | OK | OK
62 | T06 | 5-7 ans | B1 | 0 |  |  | -1.4 |  | 3.33 | B2 | 0 |  |  | 4.2 |  | 2.15 |  |  |  | 36.5 | 17.1 | 19.4 | 0.5315068 | Saine | Saine | Inspectée | Inspectée | OK | OK
63 | T05 | 3-5 ans | B1 | 0 |  |  | -2.1 |  | 4.17 | B2 | 0 |  |  | 2.8 |  | 3.02 |  |  |  | 30.3 | 18.2 | 12.1 | 0.3993399 | Saine | Saine | Inspectée | Inspectée | OK | OK
64 | T05 | 3-5 ans | B1 | 0 |  |  | -1.2 |  | 3.58 | B2 | 0 |  |  | -5.6 |  | 2.51 |  |  |  | 25.2 | 13 | 12.2 | 0.484127 | Saine | Saine | Inspectée | Inspectée | OK | OK
65 | T06 | 5-7 ans | B1 | 0 |  |  | -3.8 |  | 3.08 | B2 | 0 |  |  | -3.5 |  | 3.29 |  |  |  | 23.7 | 16.3 | 7.4 | 0.3122363 | Saine | Saine | Inspectée | Inspectée | OK | OK
66 | T05 | 3-5 ans | B1 | 0 |  |  | -2 |  | 2.63 | B2 | 0 |  |  | 2.4 |  | 2.87 |  |  |  | 30 | 17.7 | 12.3 | 0.41 | Saine | Saine | Inspectée | Inspectée | OK | OK
67 | T03 | 3-5 ans | B1 | 0 |  |  |  |  | 3.74 | B2 | 0 |  |  | 1.2 |  | 3.6 |  |  |  | 29.6 | 16.2 | 13.4 | 0.4527027 | Saine | Saine | Non inspectée | Inspectée | OK | OK
68 | T02 | 5-7 ans | B1 | 0 |  |  | -3.8 |  | 3.26 | B2 | 0 |  |  | -4 |  | 3.95 |  |  |  | 27 | 16.3 | 10.7 | 0.3962963 | Saine | Saine | Inspectée | Inspectée | OK | OK
69 | T02 | 5-7 ans | B1 | 0 |  |  |  |  | 2.03 | B2 | 0 |  |  | 3.9 |  | 3.12 |  |  |  | 29.7 | 21.8 | 7.9 | 0.2659933 | Saine | Saine | Non inspectée | Inspectée | OK | OK
70 | T02 | 5-7 ans | B1 | 0 |  |  | -2.4 |  |  | B2 | 0 |  |  | 2.2 |  | 2.79 |  |  |  | 24 | 14.8 | 9.2 | 0.3833333 | Saine | Saine | Inspectée | Inspectée | Échec (±5°) | OK
71 | T02 | 5-7 ans | B1 | 0 |  |  | -1.7 |  | 3.68 | B2 | 0 |  |  | 1.8 |  | 3.52 |  |  |  | 24.8 | 19.4 | 5.4 | 0.2177419 | Saine | Saine | Inspectée | Inspectée | OK | OK
72 | T04 | 1-3 ans | B1 | 0 |  |  |  |  | 3.55 | B2 | 0 |  |  | 2.6 |  | 2.69 |  |  |  | 22.6 | 13.7 | 8.9 | 0.3938053 | Saine | Saine | Non inspectée | Inspectée | OK | OK
73 | T06 | 5-7 ans | B1 | 0 |  |  | -0.8 |  | 3.26 | B2 | 0 |  |  | 2.7 |  | 3.51 |  |  |  | 27.4 | 14.5 | 12.9 | 0.4708029 | Saine | Saine | Inspectée | Inspectée | OK | OK
74 | T06 | 5-7 ans | B1 | 0 |  |  | 2.1 |  | 3.62 | B2 | 0 |  |  | -4 |  | 2.53 |  |  |  | 32.3 | 20 | 12.3 | 0.380805 | Saine | Saine | Inspectée | Inspectée | OK | OK
75 | T05 | 3-5 ans | B1 | 0 |  |  | 2.3 |  | 2.65 | B2 | 0 |  |  | 3.1 |  | 3.1 |  |  |  | 26.9 | 16.9 | 10 | 0.3717472 | Saine | Saine | Inspectée | Inspectée | OK | OK
76 | T01 | 1-3 ans | B1 | 0 |  |  | -2.2 |  | 3.66 | B2 | 0 |  |  | 2.1 |  | 3.28 |  |  |  | 33.7 | 15.8 | 17.9 | 0.5311573 | Saine | Saine | Inspectée | Inspectée | OK | OK
77 | T06 | 5-7 ans | B1 | 0 |  |  | 2.4 |  | 3.65 | B2 | 0 |  |  | -1.6 |  | 2.02 |  |  |  | 22.4 | 15.9 | 6.5 | 0.2901786 | Saine | Saine | Inspectée | Inspectée | OK | OK
78 | T05 | 3-5 ans | B1 | 0 |  |  | -2.6 |  | 2.85 | B2 | 0 |  |  | 1.7 |  | 3.22 |  |  |  | 35.5 | 21 | 14.5 | 0.4084507 | Saine | Saine | Inspectée | Inspectée | OK | OK
79 | T02 | 5-7 ans | B1 | 0 |  |  | 4.2 |  | 3.11 | B2 | 0 |  |  | 2.1 |  | 2.05 |  |  |  | 26.3 | 19.4 | 6.9 | 0.2623574 | Saine | Saine | Inspectée | Inspectée | OK | OK
80 | T06 | 5-7 ans | B1 | 0 |  |  | 3.7 |  | 3.52 | B2 | 0 |  |  | 4.7 | [5 empty] | 46.5 | 24.7 | 21.8 | 0.4688172 | Saine | Saine | Inspectée | Inspectée | OK | Échec (±5°)
81 | T02 | 5-7 ans | B1 | 0 |  |  | 2.3 |  | 3.15 | B2 | 0 |  |  | 2.2 | [5 empty] | 28.3 | 14.2 | 14.1 | 0.4982332 | Saine | Saine | Inspectée | Inspectée | OK | Échec (±5°)
82 | T06 | 5-7 ans | B1 | 0 |  |  | -2.5 |  | 2.75 | B2 | 0 |  |  | -3 |  | 3.57 |  |  |  | 26.3 | 21.4 | 4.9 | 0.1863118 | Saine | Saine | Inspectée | Inspectée | OK | OK
83 | T01 | 1-3 ans | B1 | 0 |  |  | 2.3 |  | 2.13 | B2 | 0 |  |  | -2 |  | 2.73 |  |  |  | 45.5 | 21.6 | 23.9 | 0.5252747 | Saine | Saine | Inspectée | Inspectée | OK | OK
84 | T05 | 3-5 ans | B1 | 0 |  |  | -4.3 |  | 3.41 | B2 | 0 |  |  | 3.4 |  | 3.16 |  |  |  | 27.4 | 13.3 | 14.1 | 0.5145985 | Saine | Saine | Inspectée | Inspectée | OK | OK
85 | T01 | 1-3 ans | B1 | 0 |  |  |  |  | 2.87 | B2 | 0 |  |  | -2.3 |  | 2.9 |  |  |  | 29.3 | 16.3 | 13 | 0.443686 | Saine | Saine | Non inspectée | Inspectée | OK | OK
86 | T01 | 1-3 ans | B1 | 0 |  |  | -1.1 |  | 2.87 | B2 | 0 |  |  | -2.5 |  | 3.4 |  |  |  | 27.2 | 13.4 | 13.8 | 0.5073529 | Saine | Saine | Inspectée | Inspectée | OK | OK
87 | T05 | 3-5 ans | B1 | 0 |  |  | 4 |  | 2.83 | B2 | 0 |  |  | 2.1 |  | 3.31 |  |  |  | 30.6 | 16.5 | 14.1 | 0.4607843 | Saine | Saine | Inspectée | Inspectée | OK | OK
88 | T05 | 3-5 ans | B1 | 0 |  |  | -3 |  | 1.96 | B2 | 0 |  |  | 2.2 |  | 3.58 |  |  |  | 26.6 | 12.4 | 14.2 | 0.5338346 | Saine | Saine | Inspectée | Inspectée | OK | OK
89 | T01 | 1-3 ans | B1 | 0 |  |  |  |  | 4.18 | B2 | 0 |  |  |  |  | 3.22 |  |  |  | 37.5 | 16 | 21.5 | 0.5733333 | Saine | Saine | Non inspectée | Non inspectée | OK | OK
90 | T01 | 1-3 ans | B1 | 0 |  |  |  |  | 2.94 | B2 | 0 |  |  | -2.3 |  | 2.72 |  |  |  | 29.9 | 19.6 | 10.3 | 0.3444816 | Saine | Saine | Non inspectée | Inspectée | OK | OK
91 | T06 | 5-7 ans | B1 | 0 |  |  |  |  | 3.32 | B2 | 0 | [8 empty] | 30.8 | 18.4 | 12.4 | 0.4025974 | Saine | Saine | Non inspectée | Non inspectée | OK | Échec (±5°)
92 | T03 | 3-5 ans | B1 | 0 |  |  | 2.7 |  | 2.66 | B2 | 0 |  |  | -1.9 |  | 2.58 |  |  |  | 30.8 | 14.3 | 16.5 | 0.5357143 | Saine | Saine | Inspectée | Inspectée | OK | OK
93 | T01 | 1-3 ans | B1 | 0 |  |  | -2.7 |  | 1.94 | B2 | 0 |  |  | -1.6 |  | 3.1 |  |  |  | 26 | 13.5 | 12.5 | 0.4807692 | Saine | Saine | Inspectée | Inspectée | OK | OK
94 | T01 | 1-3 ans | B1 | 0 |  |  | -2.8 |  | 2.84 | B2 | 0 |  |  | 1.1 |  | 2.86 |  |  |  | 22.6 | 12.3 | 10.3 | 0.4557522 | Saine | Saine | Inspectée | Inspectée | OK | OK
95 | T06 | 5-7 ans | B1 | 0 |  |  |  |  | 2.98 | B2 | 0 |  |  | 1.1 |  | 2.63 |  |  |  | 26.3 | 15.3 | 11 | 0.418251 | Saine | Saine | Non inspectée | Inspectée | OK | OK
96 | T02 | 5-7 ans | B1 | 0 |  |  | -1.4 |  | 3.07 | B2 | 0 |  |  | -4.2 |  | 2.45 |  |  |  | 27.5 | 16.6 | 10.9 | 0.3963636 | Saine | Saine | Inspectée | Inspectée | OK | OK
97 | T03 | 3-5 ans | B1 | 0 |  |  | -2.3 |  | 2.92 | B2 | 0 |  |  | 0.9 |  | 2.84 |  |  |  | 30.5 | 22.8 | 7.7 | 0.252459 | Saine | Saine | Inspectée | Inspectée | OK | OK
98 | T04 | 1-3 ans | B1 | 0 |  |  | -2.2 |  | 2.14 | B2 | 0 |  |  | -1 |  | 2.39 |  |  |  | 31.5 | 19.9 | 11.6 | 0.368254 | Saine | Saine | Inspectée | Inspectée | OK | OK
99 | T02 | 5-7 ans | B1 | 0 |  |  | -2.1 |  | 2.69 | B2 | 0 |  |  |  |  | 2.7 |  |  |  | 25.4 | 16 | 9.4 | 0.3700787 | Saine | Saine | Inspectée | Non inspectée | OK | OK
100 | T06 | 5-7 ans | B1 | 0 |  |  | -3 |  | 3.11 | B2 | 0 |  |  | 6 |  | 2.78 |  |  |  | 31.3 | 17 | 14.3 | 0.456869 | Saine | Saine | Inspectée | Inspectée | OK | OK
101 | T02 | 5-7 ans | B1 | 0 |  |  | -3 |  | 2.95 | B2 | 0 |  |  |  |  | 2.78 |  |  |  | 22.9 | 10.9 | 12 | 0.5240175 | Saine | Saine | Inspectée | Non inspectée | OK | OK
102 | T06 | 5-7 ans | B1 | 0 |  |  | -2.3 |  | 1.71 | B2 | 0 |  |  | 4.2 |  | 2.92 |  |  |  | 29.8 | 16.9 | 12.9 | 0.4328859 | Saine | Saine | Inspectée | Inspectée | OK | OK
103 | T06 | 5-7 ans | B1 | 0 |  |  | 3.2 |  | 2.57 | B2 | 0 |  |  | 0.6 |  | 2.9 |  |  |  | 27.7 | 14.3 | 13.4 | 0.4837545 | Saine | Saine | Inspectée | Inspectée | OK | OK
104 | T05 | 3-5 ans | B1 | 0 |  |  | 3.3 |  | 2.6 | B2 | 0 |  |  | 4.2 |  | 3.3 |  |  |  | 28.7 | 18 | 10.7 | 0.3728223 | Saine | Saine | Inspectée | Inspectée | OK | OK
105 | T05 | 3-5 ans | B1 | 0 |  |  | 3.1 |  | 2.96 | B2 | 0 |  |  | 2.5 |  | 3.33 |  |  |  | 34.9 | 18.8 | 16.1 | 0.4613181 | Saine | Saine | Inspectée | Inspectée | OK | OK
106 | T05 | 3-5 ans | B1 | 0 |  |  | 3.2 |  | 3.36 | B2 | 0 |  |  | -3.5 |  | 2.7 |  |  |  | 30.8 | 18 | 12.8 | 0.4155844 | Saine | Saine | Inspectée | Inspectée | OK | OK
107 | T01 | 1-3 ans | B1 | 0 |  |  | -6.4 |  | 3.38 | B2 | 0 |  |  | 3.9 |  | 3.09 |  |  |  | 34.3 | 27.8 | 6.5 | 0.1895044 | Saine | Saine | Inspectée | Inspectée | OK | OK
108 | T03 | 3-5 ans | B1 | 0 |  |  | 1.6 |  | 2.46 | B2 | 0 |  |  | 2.7 |  | 2.92 |  |  |  | 30.7 | 13.2 | 17.5 | 0.5700326 | Saine | Saine | Inspectée | Inspectée | OK | OK
109 | T04 | 1-3 ans | B1 | 0 |  |  | 3.1 |  | 3.03 | B2 | 0 |  |  | 1.3 |  | 3.6 |  |  |  | 32.5 | 14.2 | 18.3 | 0.5630769 | Saine | Saine | Inspectée | Inspectée | OK | OK
110 | T04 | 1-3 ans | B1 | 0 |  |  | 1.7 |  | 2.81 | B2 | 0 |  |  | -2.6 |  | 3.75 |  |  |  | 25.8 | 20.5 | 5.3 | 0.2054264 | Saine | Saine | Inspectée | Inspectée | OK | OK
111 | T02 | 5-7 ans | B1 | 0 |  |  | -3 |  | 3.36 | B2 | 0 |  |  | 2.6 |  | 1.94 |  |  |  | 26.9 | 13.9 | 13 | 0.4832714 | Saine | Saine | Inspectée | Inspectée | OK | OK
112 | T03 | 3-5 ans | B1 | 0 |  |  | 3.6 |  | 2.47 | B2 | 0 |  |  | 3 |  | 3.27 |  |  |  | 33.9 | 18.8 | 15.1 | 0.4454277 | Saine | Saine | Inspectée | Inspectée | OK | OK
113 | T03 | 3-5 ans | B1 | 0 |  |  |  |  | 2.27 | B2 | 0 |  |  | 4.5 |  | 3.21 |  |  |  | 24.1 | 14.4 | 9.7 | 0.4024896 | Saine | Saine | Non inspectée | Inspectée | OK | OK
114 | T01 | 1-3 ans | B1 | 0 |  |  | 3.4 |  | 3.66 | B2 | 0 |  |  | 2.8 | [5 empty] | 25.4 | 12.5 | 12.9 | 0.507874 | Saine | Saine | Inspectée | Inspectée | OK | Échec (±5°)
115 | T05 | 3-5 ans | B1 | 0 |  |  | 2.7 |  | 2.85 | B2 | 0 |  |  | -3 | [5 empty] | 29.2 | 10.4 | 18.8 | 0.6438356 | Saine | Saine | Inspectée | Inspectée | OK | Échec (±5°)
116 | T05 | 3-5 ans | B1 | 0 |  |  | 1.8 |  | 3.67 | B2 | 0 |  |  | 2.2 |  | 3.63 |  |  |  | 33.3 | 19.2 | 14.1 | 0.4234234 | Saine | Saine | Inspectée | Inspectée | OK | OK
117 | T02 | 5-7 ans | B1 | 0 |  |  | 1.9 |  | 2.95 | B2 | 0 |  |  | -0.8 |  | 2.96 |  |  |  | 33.3 | 17.4 | 15.9 | 0.4774775 | Saine | Saine | Inspectée | Inspectée | OK | OK
118 | T03 | 3-5 ans | B1 | 0 |  |  | -1.5 |  | 3.07 | B2 | 0 |  |  | 2.2 |  | 3.2 |  |  |  | 32.8 | 15.1 | 17.7 | 0.5396341 | Saine | Saine | Inspectée | Inspectée | OK | OK
119 | T04 | 1-3 ans | B1 | 0 |  |  | -3.2 |  | 2.22 | B2 | 0 |  |  | -1.5 |  | 2.91 |  |  |  | 28.9 | 16.4 | 12.5 | 0.432526 | Saine | Saine | Inspectée | Inspectée | OK | OK
120 | T03 | 3-5 ans | B1 | 0 |  |  | -4.7 |  | 2.16 | B2 | 0 |  |  | 3.8 |  | 2.81 |  |  |  | 28.9 | 16.4 | 12.5 | 0.432526 | Saine | Saine | Inspectée | Inspectée | OK | OK

## thickness
N (operation) | Technicien | Experience | Bande | Type defaut | Statut expert | Resultat manuel | Erreur M signee (mm) | ¦Erreur M¦ (mm) | Resultat AR (calibre) | Erreur AR brute signee (mm) | Erreur AR calibree (mm) | ¦Erreur AR calibree¦ (mm) | Tolerance (mm)
1 | T03 | 3-5 ans | B1 |  | Saine |  | -3.3 | 3.3 |  | 2.68 | -0.3 | 0.3 | 3
1 | T03 | 3-5 ans | B2 | Crack | Défectueuse | Bon | -2.8 | 2.8 | Bon | 3 | 0.02 | 0.02 | 3
2 | T04 | 1-3 ans | B1 | Spalling | Défectueuse | Mal mesuré | -3.4 | 3.4 | Bon | 2.87 | -0.11 | 0.11 | 3
2 | T04 | 1-3 ans | B2 |  | Saine |  | 3 | 3 |  | 3.13 | 0.15 | 0.15 | 3
3 | T01 | 1-3 ans | B1 | Crack | Défectueuse | Manqué |  |  | Manqué |  |  |  | 3
3 | T01 | 1-3 ans | B2 |  | Saine |  | 1.4 | 1.4 |  | 2.68 | -0.3 | 0.3 | 3
4 | T06 | 5-7 ans | B1 | Crack | Défectueuse | Bon | -2.6 | 2.6 | Bon | 2.94 | -0.04 | 0.04 | 3
4 | T06 | 5-7 ans | B2 |  | Saine |  | 1.8 | 1.8 |  | 3.47 | 0.49 | 0.49 | 3
5 | T05 | 3-5 ans | B1 |  | Saine |  | 1.4 | 1.4 |  | 3.63 | 0.65 | 0.65 | 3
5 | T05 | 3-5 ans | B2 | Crack | Défectueuse | Mal mesuré | 5.1 | 5.1 | Manqué |  |  |  | 3
6 | T04 | 1-3 ans | B1 |  | Saine |  | 3.4 | 3.4 |  |  |  |  | 3
6 | T04 | 1-3 ans | B2 | Spalling | Défectueuse | Mal mesuré | -3.1 | 3.1 | Manqué |  |  |  | 3
7 | T05 | 3-5 ans | B1 |  | Saine |  | 3.9 | 3.9 |  | 2.59 | -0.39 | 0.39 | 3
7 | T05 | 3-5 ans | B2 | Spalling | Défectueuse | Manqué |  |  | Manqué |  |  |  | 3
8 | T04 | 1-3 ans | B1 |  | Saine |  | 1.3 | 1.3 |  | 2.87 | -0.11 | 0.11 | 3
8 | T04 | 1-3 ans | B2 | Crack | Défectueuse | Bon | -2.4 | 2.4 | Bon | 2.92 | -0.06 | 0.06 | 3
9 | T02 | 5-7 ans | B1 |  | Saine |  | 2.3 | 2.3 |  | 2.32 | -0.66 | 0.66 | 3
9 | T02 | 5-7 ans | B2 | Spalling | Défectueuse | Bon | 2.4 | 2.4 | Bon | 3.44 | 0.46 | 0.46 | 3
10 | T01 | 1-3 ans | B1 | Crack | Défectueuse | Manqué |  |  | Manqué |  |  |  | 3
10 | T01 | 1-3 ans | B2 |  | Saine |  | -2.5 | 2.5 |  | 3.26 | 0.28 | 0.28 | 3
11 | T03 | 3-5 ans | B1 | Spalling | Défectueuse | Manqué |  |  | Bon | 3.24 | 0.26 | 0.26 | 3
11 | T03 | 3-5 ans | B2 |  | Saine |  | -4.6 | 4.6 |  | 2.93 | -0.05 | 0.05 | 3
12 | T05 | 3-5 ans | B1 |  | Saine |  | -1.1 | 1.1 |  | 3.41 | 0.43 | 0.43 | 3
12 | T05 | 3-5 ans | B2 | Spalling | Défectueuse | Bon | 0.8 | 0.8 | Bon | 3.45 | 0.47 | 0.47 | 3
13 | T01 | 1-3 ans | B1 | Spalling | Défectueuse | Mal mesuré | -3.5 | 3.5 | Manqué |  |  |  | 3
13 | T01 | 1-3 ans | B2 |  | Saine |  | -3.1 | 3.1 |  | 3.55 | 0.57 | 0.57 | 3
14 | T03 | 3-5 ans | B1 |  | Saine |  | 1.9 | 1.9 |  | 2.9 | -0.08 | 0.08 | 3
14 | T03 | 3-5 ans | B2 | Spalling | Défectueuse | Manqué |  |  | Manqué |  |  |  | 3
15 | T03 | 3-5 ans | B1 | Spalling | Défectueuse | Mal mesuré | -4.8 | 4.8 | Manqué |  |  |  | 3
15 | T03 | 3-5 ans | B2 |  | Saine |  |  |  |  | 3.15 | 0.17 | 0.17 | 3
16 | T03 | 3-5 ans | B1 |  | Saine |  | -2.8 | 2.8 |  | 2.79 | -0.19 | 0.19 | 3
16 | T03 | 3-5 ans | B2 | Spalling | Défectueuse | Mal mesuré | 3.9 | 3.9 | Bon | 2.82 | -0.16 | 0.16 | 3
17 | T01 | 1-3 ans | B1 |  | Saine |  | 2.6 | 2.6 |  | 3.46 | 0.48 | 0.48 | 3
17 | T01 | 1-3 ans | B2 | Crack | Défectueuse | Mal mesuré | -3.2 | 3.2 | Manqué |  |  |  | 3
18 | T06 | 5-7 ans | B1 | Crack | Défectueuse | Mal mesuré | 3.8 | 3.8 | Bon | 3.01 | 0.03 | 0.03 | 3
18 | T06 | 5-7 ans | B2 |  | Saine |  | -8.3 | 8.3 |  | 2.9 | -0.08 | 0.08 | 3
19 | T04 | 1-3 ans | B1 | Crack | Défectueuse | Mal mesuré | 4.1 | 4.1 | Bon | 3.28 | 0.3 | 0.3 | 3
19 | T04 | 1-3 ans | B2 |  | Saine |  | -5.2 | 5.2 |  | 3.31 | 0.33 | 0.33 | 3
20 | T03 | 3-5 ans | B1 | Crack | Défectueuse | Manqué |  |  | Bon | 2.61 | -0.37 | 0.37 | 3
20 | T03 | 3-5 ans | B2 |  | Saine |  | -0.9 | 0.9 |  | 2.66 | -0.32 | 0.32 | 3
21 | T04 | 1-3 ans | B1 |  | Saine |  | 2.2 | 2.2 |  | 3.33 | 0.35 | 0.35 | 3
21 | T04 | 1-3 ans | B2 | Spalling | Défectueuse | Bon | -1.5 | 1.5 | Bon | 3.24 | 0.26 | 0.26 | 3
22 | T02 | 5-7 ans | B1 | Crack | Défectueuse | Manqué |  |  | Bon | 2.88 | -0.1 | 0.1 | 3
22 | T02 | 5-7 ans | B2 |  | Saine |  | -1.7 | 1.7 |  | 3.57 | 0.59 | 0.59 | 3
23 | T06 | 5-7 ans | B1 | Spalling | Défectueuse | Manqué |  |  | Manqué |  |  |  | 3
23 | T06 | 5-7 ans | B2 |  | Saine |  |  |  |  | 2.93 | -0.05 | 0.05 | 3
24 | T01 | 1-3 ans | B1 |  | Saine |  | -2.6 | 2.6 |  | 2.03 | -0.95 | 0.95 | 3
24 | T01 | 1-3 ans | B2 | Crack | Défectueuse | Mal mesuré | 3.4 | 3.4 | Bon | 2.59 | -0.39 | 0.39 | 3
25 | T05 | 3-5 ans | B1 | Crack | Défectueuse | Bon | -1.8 | 1.8 | Bon | 2.26 | -0.72 | 0.72 | 3
25 | T05 | 3-5 ans | B2 |  | Saine |  | -2.9 | 2.9 |  | 3.54 | 0.56 | 0.56 | 3
26 | T02 | 5-7 ans | B1 |  | Saine |  | -3.1 | 3.1 |  | 3.23 | 0.25 | 0.25 | 3
26 | T02 | 5-7 ans | B2 | Crack | Défectueuse | Manqué |  |  | Bon | 3.04 | 0.06 | 0.06 | 3
27 | T02 | 5-7 ans | B1 | Crack | Défectueuse | Manqué |  |  | Bon | 1.84 | -1.14 | 1.14 | 3
27 | T02 | 5-7 ans | B2 |  | Saine |  | 3.7 | 3.7 |  | 2.26 | -0.72 | 0.72 | 3
28 | T04 | 1-3 ans | B1 | Spalling | Défectueuse | Bon | 0.6 | 0.6 | Manqué |  |  |  | 3
28 | T04 | 1-3 ans | B2 |  | Saine |  | -4.6 | 4.6 |  | 2.91 | -0.07 | 0.07 | 3
29 | T01 | 1-3 ans | B1 | Crack | Défectueuse | Bon | 2.8 | 2.8 | Manqué |  |  |  | 3
29 | T01 | 1-3 ans | B2 |  | Saine |  | -5.9 | 5.9 |  | 2.11 | -0.87 | 0.87 | 3
30 | T01 | 1-3 ans | B1 |  | Saine |  |  |  |  | 3.44 | 0.46 | 0.46 | 3
30 | T01 | 1-3 ans | B2 | Crack | Défectueuse | Bon | -1.7 | 1.7 | Bon | 2.93 | -0.05 | 0.05 | 3
31 | T06 | 5-7 ans | B1 |  | Saine |  | 1.8 | 1.8 |  |  |  |  | 3
31 | T06 | 5-7 ans | B2 | Crack | Défectueuse | Mal mesuré | -3.2 | 3.2 | Manqué |  |  |  | 3
32 | T01 | 1-3 ans | B1 |  | Saine |  | -1.6 | 1.6 |  | 2.91 | -0.07 | 0.07 | 3
32 | T01 | 1-3 ans | B2 | Spalling | Défectueuse | Mal mesuré | 3.8 | 3.8 | Bon | 2.95 | -0.03 | 0.03 | 3
33 | T05 | 3-5 ans | B1 |  | Saine |  | -3.8 | 3.8 |  | 2.51 | -0.47 | 0.47 | 3
33 | T05 | 3-5 ans | B2 | Spalling | Défectueuse | Mal mesuré | 3.8 | 3.8 | Bon | 2.47 | -0.51 | 0.51 | 3
34 | T04 | 1-3 ans | B1 |  | Saine |  | 0.6 | 0.6 |  | 2.05 | -0.93 | 0.93 | 3
34 | T04 | 1-3 ans | B2 | Spalling | Défectueuse | Bon | 2.6 | 2.6 | Bon | 2.99 | 0.01 | 0.01 | 3
35 | T03 | 3-5 ans | B1 | Crack | Défectueuse | Bon | 2.2 | 2.2 | Manqué |  |  |  | 3
35 | T03 | 3-5 ans | B2 |  | Saine |  | -3.3 | 3.3 |  | 3.18 | 0.2 | 0.2 | 3
36 | T04 | 1-3 ans | B1 | Spalling | Défectueuse | Bon | -0.9 | 0.9 | Bon | 2.86 | -0.12 | 0.12 | 3
36 | T04 | 1-3 ans | B2 |  | Saine |  | 3.3 | 3.3 |  |  |  |  | 3
37 | T04 | 1-3 ans | B1 |  | Saine |  | -1.9 | 1.9 |  | 2.84 | -0.14 | 0.14 | 3
37 | T04 | 1-3 ans | B2 | Spalling | Défectueuse | Bon | -1.5 | 1.5 | Manqué |  |  |  | 3
38 | T04 | 1-3 ans | B1 |  | Saine |  |  |  |  | 2.52 | -0.46 | 0.46 | 3
38 | T04 | 1-3 ans | B2 | Crack | Défectueuse | Manqué |  |  | Manqué |  |  |  | 3
39 | T02 | 5-7 ans | B1 | Spalling | Défectueuse | Bon | -2.6 | 2.6 | Bon | 3.1 | 0.12 | 0.12 | 3
39 | T02 | 5-7 ans | B2 |  | Saine |  | 5.2 | 5.2 |  | 1.78 | -1.2 | 1.2 | 3
40 | T04 | 1-3 ans | B1 | Crack | Défectueuse | Manqué |  |  | Manqué |  |  |  | 3
40 | T04 | 1-3 ans | B2 |  | Saine |  | 5.2 | 5.2 |  | 2.44 | -0.54 | 0.54 | 3
41 | T01 | 1-3 ans | B1 | Spalling | Défectueuse | Manqué |  |  | Bon | 2.66 | -0.32 | 0.32 | 3
41 | T01 | 1-3 ans | B2 |  | Saine |  |  |  |  | 2.73 | -0.25 | 0.25 | 3
42 | T01 | 1-3 ans | B1 | Crack | Défectueuse | Bon | -1.5 | 1.5 | Bon | 3.09 | 0.11 | 0.11 | 3
42 | T01 | 1-3 ans | B2 |  | Saine |  | -6 | 6 |  | 2.89 | -0.09 | 0.09 | 3
43 | T06 | 5-7 ans | B1 | Crack | Défectueuse | Bon | 1.7 | 1.7 | Bon | 3.06 | 0.08 | 0.08 | 3
43 | T06 | 5-7 ans | B2 |  | Saine |  | 1.7 | 1.7 |  | 3.59 | 0.61 | 0.61 | 3
44 | T03 | 3-5 ans | B1 | Spalling | Défectueuse | Manqué |  |  | Bon | 3.65 | 0.67 | 0.67 | 3
44 | T03 | 3-5 ans | B2 |  | Saine |  | 1.4 | 1.4 |  | 3.3 | 0.32 | 0.32 | 3
45 | T02 | 5-7 ans | B1 | Crack | Défectueuse | Mal mesuré | 3.5 | 3.5 | Bon | 3.59 | 0.61 | 0.61 | 3
45 | T02 | 5-7 ans | B2 |  | Saine |  | -4.8 | 4.8 |  | 3.83 | 0.85 | 0.85 | 3
46 | T03 | 3-5 ans | B1 |  | Saine |  | 3 | 3 |  | 3.16 | 0.18 | 0.18 | 3
46 | T03 | 3-5 ans | B2 | Crack | Défectueuse | Mal mesuré | -3.1 | 3.1 | Bon | 2.29 | -0.69 | 0.69 | 3
47 | T02 | 5-7 ans | B1 | Spalling | Défectueuse | Bon | -1.1 | 1.1 | Bon | 3.47 | 0.49 | 0.49 | 3
47 | T02 | 5-7 ans | B2 |  | Saine |  |  |  |  | 2.49 | -0.49 | 0.49 | 3
48 | T02 | 5-7 ans | B1 |  | Saine |  | 1.8 | 1.8 |  | 3.89 | 0.91 | 0.91 | 3
48 | T02 | 5-7 ans | B2 | Crack | Défectueuse | Manqué |  |  | Manqué |  |  |  | 3
49 | T03 | 3-5 ans | B1 | Spalling | Défectueuse | Bon | 2.6 | 2.6 | Bon | 3.83 | 0.85 | 0.85 | 3
49 | T03 | 3-5 ans | B2 |  | Saine |  | -1.6 | 1.6 |  | 2.73 | -0.25 | 0.25 | 3
50 | T02 | 5-7 ans | B1 |  | Saine |  | 4.4 | 4.4 |  | 2.44 | -0.54 | 0.54 | 3
50 | T02 | 5-7 ans | B2 | Spalling | Défectueuse | Mal mesuré | 5.8 | 5.8 | Manqué |  |  |  | 3
51 | T06 | 5-7 ans | B1 | Spalling | Défectueuse | Manqué |  |  | Manqué |  |  |  | 3
51 | T06 | 5-7 ans | B2 |  | Saine |  | -0.8 | 0.8 |  | 2.64 | -0.34 | 0.34 | 3
52 | T04 | 1-3 ans | B1 | Crack | Défectueuse | Manqué |  |  | Bon | 2.95 | -0.03 | 0.03 | 3
52 | T04 | 1-3 ans | B2 |  | Saine |  | -4.8 | 4.8 |  | 3.61 | 0.63 | 0.63 | 3
53 | T04 | 1-3 ans | B1 | Crack | Défectueuse | Mal mesuré | -4.1 | 4.1 | Manqué |  |  |  | 3
53 | T04 | 1-3 ans | B2 |  | Saine |  | -2.7 | 2.7 |  | 2.37 | -0.61 | 0.61 | 3
54 | T06 | 5-7 ans | B1 |  | Saine |  | 1.7 | 1.7 |  | 3.41 | 0.43 | 0.43 | 3
54 | T06 | 5-7 ans | B2 | Crack | Défectueuse | Bon | 1.5 | 1.5 | Bon | 1.97 | -1.01 | 1.01 | 3
55 | T03 | 3-5 ans | B1 |  | Saine |  | -1.1 | 1.1 |  | 3.57 | 0.59 | 0.59 | 3
55 | T03 | 3-5 ans | B2 | Crack | Défectueuse | Manqué |  |  | Bon | 2.95 | -0.03 | 0.03 | 3
56 | T06 | 5-7 ans | B1 | Spalling | Défectueuse | Mal mesuré | -3.2 | 3.2 | Manqué |  |  |  | 3
56 | T06 | 5-7 ans | B2 |  | Saine |  | -3.8 | 3.8 |  | 3.08 | 0.1 | 0.1 | 3
57 | T04 | 1-3 ans | B1 |  | Saine |  | 0.3 | 0.3 |  | 2.93 | -0.05 | 0.05 | 3
57 | T04 | 1-3 ans | B2 | Spalling | Défectueuse | Manqué |  |  | Bon | 3.44 | 0.46 | 0.46 | 3
58 | T05 | 3-5 ans | B1 |  | Saine | [7 empty] | 3
58 | T05 | 3-5 ans | B2 | Crack | Défectueuse | Bon | -1.4 | 1.4 | Manqué |  |  |  | 3
59 | T04 | 1-3 ans | B1 |  | Saine |  | 1.5 | 1.5 |  | 3.16 | 0.18 | 0.18 | 3
59 | T04 | 1-3 ans | B2 | Crack | Défectueuse | Bon | -0.8 | 0.8 | Bon | 3.81 | 0.83 | 0.83 | 3
60 | T05 | 3-5 ans | B1 | Spalling | Défectueuse | Manqué |  |  | Manqué |  |  |  | 3
60 | T05 | 3-5 ans | B2 |  | Saine |  | 3.8 | 3.8 |  | 2.11 | -0.87 | 0.87 | 3
61 | T03 | 3-5 ans | B1 |  | Saine |  | -1.7 | 1.7 |  | 2.54 | -0.44 | 0.44 | 3
61 | T03 | 3-5 ans | B2 |  | Saine |  | 2.5 | 2.5 |  | 2.32 | -0.66 | 0.66 | 3
62 | T06 | 5-7 ans | B1 |  | Saine |  | -1.4 | 1.4 |  | 3.33 | 0.35 | 0.35 | 3
62 | T06 | 5-7 ans | B2 |  | Saine |  | 4.2 | 4.2 |  | 2.15 | -0.83 | 0.83 | 3
63 | T05 | 3-5 ans | B1 |  | Saine |  | -2.1 | 2.1 |  | 4.17 | 1.19 | 1.19 | 3
63 | T05 | 3-5 ans | B2 |  | Saine |  | 2.8 | 2.8 |  | 3.02 | 0.04 | 0.04 | 3
64 | T05 | 3-5 ans | B1 |  | Saine |  | -1.2 | 1.2 |  | 3.58 | 0.6 | 0.6 | 3
64 | T05 | 3-5 ans | B2 |  | Saine |  | -5.6 | 5.6 |  | 2.51 | -0.47 | 0.47 | 3
65 | T06 | 5-7 ans | B1 |  | Saine |  | -3.8 | 3.8 |  | 3.08 | 0.1 | 0.1 | 3
65 | T06 | 5-7 ans | B2 |  | Saine |  | -3.5 | 3.5 |  | 3.29 | 0.31 | 0.31 | 3
66 | T05 | 3-5 ans | B1 |  | Saine |  | -2 | 2 |  | 2.63 | -0.35 | 0.35 | 3
66 | T05 | 3-5 ans | B2 |  | Saine |  | 2.4 | 2.4 |  | 2.87 | -0.11 | 0.11 | 3
67 | T03 | 3-5 ans | B1 |  | Saine |  |  |  |  | 3.74 | 0.76 | 0.76 | 3
67 | T03 | 3-5 ans | B2 |  | Saine |  | 1.2 | 1.2 |  | 3.6 | 0.62 | 0.62 | 3
68 | T02 | 5-7 ans | B1 |  | Saine |  | -3.8 | 3.8 |  | 3.26 | 0.28 | 0.28 | 3
68 | T02 | 5-7 ans | B2 |  | Saine |  | -4 | 4 |  | 3.95 | 0.97 | 0.97 | 3
69 | T02 | 5-7 ans | B1 |  | Saine |  |  |  |  | 2.03 | -0.95 | 0.95 | 3
69 | T02 | 5-7 ans | B2 |  | Saine |  | 3.9 | 3.9 |  | 3.12 | 0.14 | 0.14 | 3
70 | T02 | 5-7 ans | B1 |  | Saine |  | -2.4 | 2.4 |  |  |  |  | 3
70 | T02 | 5-7 ans | B2 |  | Saine |  | 2.2 | 2.2 |  | 2.79 | -0.19 | 0.19 | 3
71 | T02 | 5-7 ans | B1 |  | Saine |  | -1.7 | 1.7 |  | 3.68 | 0.7 | 0.7 | 3
71 | T02 | 5-7 ans | B2 |  | Saine |  | 1.8 | 1.8 |  | 3.52 | 0.54 | 0.54 | 3
72 | T04 | 1-3 ans | B1 |  | Saine |  |  |  |  | 3.55 | 0.57 | 0.57 | 3
72 | T04 | 1-3 ans | B2 |  | Saine |  | 2.6 | 2.6 |  | 2.69 | -0.29 | 0.29 | 3
73 | T06 | 5-7 ans | B1 |  | Saine |  | -0.8 | 0.8 |  | 3.26 | 0.28 | 0.28 | 3
73 | T06 | 5-7 ans | B2 |  | Saine |  | 2.7 | 2.7 |  | 3.51 | 0.53 | 0.53 | 3
74 | T06 | 5-7 ans | B1 |  | Saine |  | 2.1 | 2.1 |  | 3.62 | 0.64 | 0.64 | 3
74 | T06 | 5-7 ans | B2 |  | Saine |  | -4 | 4 |  | 2.53 | -0.45 | 0.45 | 3
75 | T05 | 3-5 ans | B1 |  | Saine |  | 2.3 | 2.3 |  | 2.65 | -0.33 | 0.33 | 3
75 | T05 | 3-5 ans | B2 |  | Saine |  | 3.1 | 3.1 |  | 3.1 | 0.12 | 0.12 | 3
76 | T01 | 1-3 ans | B1 |  | Saine |  | -2.2 | 2.2 |  | 3.66 | 0.68 | 0.68 | 3
76 | T01 | 1-3 ans | B2 |  | Saine |  | 2.1 | 2.1 |  | 3.28 | 0.3 | 0.3 | 3
77 | T06 | 5-7 ans | B1 |  | Saine |  | 2.4 | 2.4 |  | 3.65 | 0.67 | 0.67 | 3
77 | T06 | 5-7 ans | B2 |  | Saine |  | -1.6 | 1.6 |  | 2.02 | -0.96 | 0.96 | 3
78 | T05 | 3-5 ans | B1 |  | Saine |  | -2.6 | 2.6 |  | 2.85 | -0.13 | 0.13 | 3
78 | T05 | 3-5 ans | B2 |  | Saine |  | 1.7 | 1.7 |  | 3.22 | 0.24 | 0.24 | 3
79 | T02 | 5-7 ans | B1 |  | Saine |  | 4.2 | 4.2 |  | 3.11 | 0.13 | 0.13 | 3
79 | T02 | 5-7 ans | B2 |  | Saine |  | 2.1 | 2.1 |  | 2.05 | -0.93 | 0.93 | 3
80 | T06 | 5-7 ans | B1 |  | Saine |  | 3.7 | 3.7 |  | 3.52 | 0.54 | 0.54 | 3
80 | T06 | 5-7 ans | B2 |  | Saine |  | 4.7 | 4.7 |  |  |  |  | 3
81 | T02 | 5-7 ans | B1 |  | Saine |  | 2.3 | 2.3 |  | 3.15 | 0.17 | 0.17 | 3
81 | T02 | 5-7 ans | B2 |  | Saine |  | 2.2 | 2.2 |  |  |  |  | 3
82 | T06 | 5-7 ans | B1 |  | Saine |  | -2.5 | 2.5 |  | 2.75 | -0.23 | 0.23 | 3
82 | T06 | 5-7 ans | B2 |  | Saine |  | -3 | 3 |  | 3.57 | 0.59 | 0.59 | 3
83 | T01 | 1-3 ans | B1 |  | Saine |  | 2.3 | 2.3 |  | 2.13 | -0.85 | 0.85 | 3
83 | T01 | 1-3 ans | B2 |  | Saine |  | -2 | 2 |  | 2.73 | -0.25 | 0.25 | 3
84 | T05 | 3-5 ans | B1 |  | Saine |  | -4.3 | 4.3 |  | 3.41 | 0.43 | 0.43 | 3
84 | T05 | 3-5 ans | B2 |  | Saine |  | 3.4 | 3.4 |  | 3.16 | 0.18 | 0.18 | 3
85 | T01 | 1-3 ans | B1 |  | Saine |  |  |  |  | 2.87 | -0.11 | 0.11 | 3
85 | T01 | 1-3 ans | B2 |  | Saine |  | -2.3 | 2.3 |  | 2.9 | -0.08 | 0.08 | 3
86 | T01 | 1-3 ans | B1 |  | Saine |  | -1.1 | 1.1 |  | 2.87 | -0.11 | 0.11 | 3
86 | T01 | 1-3 ans | B2 |  | Saine |  | -2.5 | 2.5 |  | 3.4 | 0.42 | 0.42 | 3
87 | T05 | 3-5 ans | B1 |  | Saine |  | 4 | 4 |  | 2.83 | -0.15 | 0.15 | 3
87 | T05 | 3-5 ans | B2 |  | Saine |  | 2.1 | 2.1 |  | 3.31 | 0.33 | 0.33 | 3
88 | T05 | 3-5 ans | B1 |  | Saine |  | -3 | 3 |  | 1.96 | -1.02 | 1.02 | 3
88 | T05 | 3-5 ans | B2 |  | Saine |  | 2.2 | 2.2 |  | 3.58 | 0.6 | 0.6 | 3
89 | T01 | 1-3 ans | B1 |  | Saine |  |  |  |  | 4.18 | 1.2 | 1.2 | 3
89 | T01 | 1-3 ans | B2 |  | Saine |  |  |  |  | 3.22 | 0.24 | 0.24 | 3
90 | T01 | 1-3 ans | B1 |  | Saine |  |  |  |  | 2.94 | -0.04 | 0.04 | 3
90 | T01 | 1-3 ans | B2 |  | Saine |  | -2.3 | 2.3 |  | 2.72 | -0.26 | 0.26 | 3
91 | T06 | 5-7 ans | B1 |  | Saine |  |  |  |  | 3.32 | 0.34 | 0.34 | 3
91 | T06 | 5-7 ans | B2 |  | Saine | [7 empty] | 3
92 | T03 | 3-5 ans | B1 |  | Saine |  | 2.7 | 2.7 |  | 2.66 | -0.32 | 0.32 | 3
92 | T03 | 3-5 ans | B2 |  | Saine |  | -1.9 | 1.9 |  | 2.58 | -0.4 | 0.4 | 3
93 | T01 | 1-3 ans | B1 |  | Saine |  | -2.7 | 2.7 |  | 1.94 | -1.04 | 1.04 | 3
93 | T01 | 1-3 ans | B2 |  | Saine |  | -1.6 | 1.6 |  | 3.1 | 0.12 | 0.12 | 3
94 | T01 | 1-3 ans | B1 |  | Saine |  | -2.8 | 2.8 |  | 2.84 | -0.14 | 0.14 | 3
94 | T01 | 1-3 ans | B2 |  | Saine |  | 1.1 | 1.1 |  | 2.86 | -0.12 | 0.12 | 3
95 | T06 | 5-7 ans | B1 |  | Saine |  |  |  |  | 2.98 | 0 | 0 | 3
95 | T06 | 5-7 ans | B2 |  | Saine |  | 1.1 | 1.1 |  | 2.63 | -0.35 | 0.35 | 3
96 | T02 | 5-7 ans | B1 |  | Saine |  | -1.4 | 1.4 |  | 3.07 | 0.09 | 0.09 | 3
96 | T02 | 5-7 ans | B2 |  | Saine |  | -4.2 | 4.2 |  | 2.45 | -0.53 | 0.53 | 3
97 | T03 | 3-5 ans | B1 |  | Saine |  | -2.3 | 2.3 |  | 2.92 | -0.06 | 0.06 | 3
97 | T03 | 3-5 ans | B2 |  | Saine |  | 0.9 | 0.9 |  | 2.84 | -0.14 | 0.14 | 3
98 | T04 | 1-3 ans | B1 |  | Saine |  | -2.2 | 2.2 |  | 2.14 | -0.84 | 0.84 | 3
98 | T04 | 1-3 ans | B2 |  | Saine |  | -1 | 1 |  | 2.39 | -0.59 | 0.59 | 3
99 | T02 | 5-7 ans | B1 |  | Saine |  | -2.1 | 2.1 |  | 2.69 | -0.29 | 0.29 | 3
99 | T02 | 5-7 ans | B2 |  | Saine |  |  |  |  | 2.7 | -0.28 | 0.28 | 3
100 | T06 | 5-7 ans | B1 |  | Saine |  | -3 | 3 |  | 3.11 | 0.13 | 0.13 | 3
100 | T06 | 5-7 ans | B2 |  | Saine |  | 6 | 6 |  | 2.78 | -0.2 | 0.2 | 3
101 | T02 | 5-7 ans | B1 |  | Saine |  | -3 | 3 |  | 2.95 | -0.03 | 0.03 | 3
101 | T02 | 5-7 ans | B2 |  | Saine |  |  |  |  | 2.78 | -0.2 | 0.2 | 3
102 | T06 | 5-7 ans | B1 |  | Saine |  | -2.3 | 2.3 |  | 1.71 | -1.27 | 1.27 | 3
102 | T06 | 5-7 ans | B2 |  | Saine |  | 4.2 | 4.2 |  | 2.92 | -0.06 | 0.06 | 3
103 | T06 | 5-7 ans | B1 |  | Saine |  | 3.2 | 3.2 |  | 2.57 | -0.41 | 0.41 | 3
103 | T06 | 5-7 ans | B2 |  | Saine |  | 0.6 | 0.6 |  | 2.9 | -0.08 | 0.08 | 3
104 | T05 | 3-5 ans | B1 |  | Saine |  | 3.3 | 3.3 |  | 2.6 | -0.38 | 0.38 | 3
104 | T05 | 3-5 ans | B2 |  | Saine |  | 4.2 | 4.2 |  | 3.3 | 0.32 | 0.32 | 3
105 | T05 | 3-5 ans | B1 |  | Saine |  | 3.1 | 3.1 |  | 2.96 | -0.02 | 0.02 | 3
105 | T05 | 3-5 ans | B2 |  | Saine |  | 2.5 | 2.5 |  | 3.33 | 0.35 | 0.35 | 3
106 | T05 | 3-5 ans | B1 |  | Saine |  | 3.2 | 3.2 |  | 3.36 | 0.38 | 0.38 | 3
106 | T05 | 3-5 ans | B2 |  | Saine |  | -3.5 | 3.5 |  | 2.7 | -0.28 | 0.28 | 3
107 | T01 | 1-3 ans | B1 |  | Saine |  | -6.4 | 6.4 |  | 3.38 | 0.4 | 0.4 | 3
107 | T01 | 1-3 ans | B2 |  | Saine |  | 3.9 | 3.9 |  | 3.09 | 0.11 | 0.11 | 3
108 | T03 | 3-5 ans | B1 |  | Saine |  | 1.6 | 1.6 |  | 2.46 | -0.52 | 0.52 | 3
108 | T03 | 3-5 ans | B2 |  | Saine |  | 2.7 | 2.7 |  | 2.92 | -0.06 | 0.06 | 3
109 | T04 | 1-3 ans | B1 |  | Saine |  | 3.1 | 3.1 |  | 3.03 | 0.05 | 0.05 | 3
109 | T04 | 1-3 ans | B2 |  | Saine |  | 1.3 | 1.3 |  | 3.6 | 0.62 | 0.62 | 3
110 | T04 | 1-3 ans | B1 |  | Saine |  | 1.7 | 1.7 |  | 2.81 | -0.17 | 0.17 | 3
110 | T04 | 1-3 ans | B2 |  | Saine |  | -2.6 | 2.6 |  | 3.75 | 0.77 | 0.77 | 3
111 | T02 | 5-7 ans | B1 |  | Saine |  | -3 | 3 |  | 3.36 | 0.38 | 0.38 | 3
111 | T02 | 5-7 ans | B2 |  | Saine |  | 2.6 | 2.6 |  | 1.94 | -1.04 | 1.04 | 3
112 | T03 | 3-5 ans | B1 |  | Saine |  | 3.6 | 3.6 |  | 2.47 | -0.51 | 0.51 | 3
112 | T03 | 3-5 ans | B2 |  | Saine |  | 3 | 3 |  | 3.27 | 0.29 | 0.29 | 3
113 | T03 | 3-5 ans | B1 |  | Saine |  |  |  |  | 2.27 | -0.71 | 0.71 | 3
113 | T03 | 3-5 ans | B2 |  | Saine |  | 4.5 | 4.5 |  | 3.21 | 0.23 | 0.23 | 3
114 | T01 | 1-3 ans | B1 |  | Saine |  | 3.4 | 3.4 |  | 3.66 | 0.68 | 0.68 | 3
114 | T01 | 1-3 ans | B2 |  | Saine |  | 2.8 | 2.8 |  |  |  |  | 3
115 | T05 | 3-5 ans | B1 |  | Saine |  | 2.7 | 2.7 |  | 2.85 | -0.13 | 0.13 | 3
115 | T05 | 3-5 ans | B2 |  | Saine |  | -3 | 3 |  |  |  |  | 3
116 | T05 | 3-5 ans | B1 |  | Saine |  | 1.8 | 1.8 |  | 3.67 | 0.69 | 0.69 | 3
116 | T05 | 3-5 ans | B2 |  | Saine |  | 2.2 | 2.2 |  | 3.63 | 0.65 | 0.65 | 3
117 | T02 | 5-7 ans | B1 |  | Saine |  | 1.9 | 1.9 |  | 2.95 | -0.03 | 0.03 | 3
117 | T02 | 5-7 ans | B2 |  | Saine |  | -0.8 | 0.8 |  | 2.96 | -0.02 | 0.02 | 3
118 | T03 | 3-5 ans | B1 |  | Saine |  | -1.5 | 1.5 |  | 3.07 | 0.09 | 0.09 | 3
118 | T03 | 3-5 ans | B2 |  | Saine |  | 2.2 | 2.2 |  | 3.2 | 0.22 | 0.22 | 3
119 | T04 | 1-3 ans | B1 |  | Saine |  | -3.2 | 3.2 |  | 2.22 | -0.76 | 0.76 | 3
119 | T04 | 1-3 ans | B2 |  | Saine |  | -1.5 | 1.5 |  | 2.91 | -0.07 | 0.07 | 3
120 | T03 | 3-5 ans | B1 |  | Saine |  | -4.7 | 4.7 |  | 2.16 | -0.82 | 0.82 | 3
120 | T03 | 3-5 ans | B2 |  | Saine |  | 3.8 | 3.8 |  | 2.81 | -0.17 | 0.17 | 3

## Feuil1
Operation | Bande | Resultat manuel | Resultat AR | Inspectee en manuel ? | Capture AR validee ?
1 | B1 | aucun défaut signalé | aucun défaut signalé | oui | oui
2 | B2 | aucun défaut signalé | aucun défaut signalé | oui | oui
3 | B2 | aucun défaut signalé | aucun défaut signalé | oui | oui
4 | B2 | aucun défaut signalé | aucun défaut signalé | oui | oui
5 | B1 | aucun défaut signalé | aucun défaut signalé | oui | oui
6 | B1 | aucun défaut signalé | capture échouée | oui | non
7 | B1 | aucun défaut signalé | aucun défaut signalé | oui | oui
8 | B1 | aucun défaut signalé | aucun défaut signalé | oui | oui
9 | B1 | aucun défaut signalé | aucun défaut signalé | oui | oui
10 | B2 | aucun défaut signalé | aucun défaut signalé | oui | oui
11 | B2 | défaut signalé – Crack – ne pas remplacer | aucun défaut signalé | oui | oui
12 | B1 | aucun défaut signalé | aucun défaut signalé | oui | oui
13 | B2 | aucun défaut signalé | aucun défaut signalé | oui | oui
14 | B1 | aucun défaut signalé | aucun défaut signalé | oui | oui
15 | B2 | non inspectée | aucun défaut signalé | non | oui
16 | B1 | aucun défaut signalé | aucun défaut signalé | oui | oui
17 | B1 | aucun défaut signalé | aucun défaut signalé | oui | oui
18 | B2 | aucun défaut signalé | aucun défaut signalé | oui | oui
19 | B2 | aucun défaut signalé | aucun défaut signalé | oui | oui
20 | B2 | aucun défaut signalé | aucun défaut signalé | oui | oui
21 | B1 | aucun défaut signalé | aucun défaut signalé | oui | oui
22 | B2 | aucun défaut signalé | aucun défaut signalé | oui | oui
23 | B2 | non inspectée | aucun défaut signalé | non | oui
24 | B1 | aucun défaut signalé | aucun défaut signalé | oui | oui
25 | B2 | aucun défaut signalé | aucun défaut signalé | oui | oui
26 | B1 | aucun défaut signalé | aucun défaut signalé | oui | oui
27 | B2 | aucun défaut signalé | aucun défaut signalé | oui | oui
28 | B2 | aucun défaut signalé | défaut signalé – Crack – ne pas remplacer | oui | oui
29 | B2 | aucun défaut signalé | aucun défaut signalé | oui | oui
30 | B1 | non inspectée | aucun défaut signalé | non | oui
31 | B1 | aucun défaut signalé | capture échouée | oui | non
32 | B1 | aucun défaut signalé | aucun défaut signalé | oui | oui
33 | B1 | aucun défaut signalé | aucun défaut signalé | oui | oui
34 | B1 | aucun défaut signalé | aucun défaut signalé | oui | oui
35 | B2 | aucun défaut signalé | aucun défaut signalé | oui | oui
36 | B2 | aucun défaut signalé | capture échouée | oui | non
37 | B1 | aucun défaut signalé | aucun défaut signalé | oui | oui
38 | B1 | non inspectée | aucun défaut signalé | non | oui
39 | B2 | aucun défaut signalé | aucun défaut signalé | oui | oui
40 | B2 | aucun défaut signalé | aucun défaut signalé | oui | oui
41 | B2 | non inspectée | aucun défaut signalé | non | oui
42 | B2 | aucun défaut signalé | aucun défaut signalé | oui | oui
43 | B2 | défaut signalé – Crack – ne pas remplacer | aucun défaut signalé | oui | oui
44 | B2 | aucun défaut signalé | aucun défaut signalé | oui | oui
45 | B2 | aucun défaut signalé | aucun défaut signalé | oui | oui
46 | B1 | aucun défaut signalé | aucun défaut signalé | oui | oui
47 | B2 | non inspectée | aucun défaut signalé | non | oui
48 | B1 | aucun défaut signalé | aucun défaut signalé | oui | oui
49 | B2 | aucun défaut signalé | aucun défaut signalé | oui | oui
50 | B1 | aucun défaut signalé | aucun défaut signalé | oui | oui
51 | B2 | aucun défaut signalé | aucun défaut signalé | oui | oui
52 | B2 | aucun défaut signalé | aucun défaut signalé | oui | oui
53 | B2 | aucun défaut signalé | aucun défaut signalé | oui | oui
54 | B1 | aucun défaut signalé | aucun défaut signalé | oui | oui
55 | B1 | aucun défaut signalé | aucun défaut signalé | oui | oui
56 | B2 | aucun défaut signalé | aucun défaut signalé | oui | oui
57 | B1 | aucun défaut signalé | aucun défaut signalé | oui | oui
58 | B1 | non inspectée | capture échouée | non | non
59 | B1 | aucun défaut signalé | aucun défaut signalé | oui | oui
60 | B2 | aucun défaut signalé | aucun défaut signalé | oui | oui
61 | B1 | aucun défaut signalé | aucun défaut signalé | oui | oui
61 | B2 | aucun défaut signalé | aucun défaut signalé | oui | oui
62 | B1 | aucun défaut signalé | aucun défaut signalé | oui | oui
62 | B2 | aucun défaut signalé | aucun défaut signalé | oui | oui
63 | B1 | aucun défaut signalé | aucun défaut signalé | oui | oui
63 | B2 | aucun défaut signalé | aucun défaut signalé | oui | oui
64 | B1 | aucun défaut signalé | aucun défaut signalé | oui | oui
64 | B2 | aucun défaut signalé | défaut signalé – Crack – remplacer | oui | oui
65 | B1 | aucun défaut signalé | aucun défaut signalé | oui | oui
65 | B2 | aucun défaut signalé | aucun défaut signalé | oui | oui
66 | B1 | défaut signalé – Spalling – ne pas remplacer | aucun défaut signalé | oui | oui
66 | B2 | aucun défaut signalé | aucun défaut signalé | oui | oui
67 | B1 | non inspectée | aucun défaut signalé | non | oui
67 | B2 | aucun défaut signalé | aucun défaut signalé | oui | oui
68 | B1 | aucun défaut signalé | aucun défaut signalé | oui | oui
68 | B2 | défaut signalé – Spalling – ne pas remplacer | aucun défaut signalé | oui | oui
69 | B1 | non inspectée | aucun défaut signalé | non | oui
69 | B2 | aucun défaut signalé | aucun défaut signalé | oui | oui
70 | B1 | aucun défaut signalé | capture échouée | oui | non
70 | B2 | aucun défaut signalé | aucun défaut signalé | oui | oui
71 | B1 | aucun défaut signalé | aucun défaut signalé | oui | oui
71 | B2 | aucun défaut signalé | aucun défaut signalé | oui | oui
72 | B1 | non inspectée | défaut signalé – Spalling – remplacer | non | oui
72 | B2 | aucun défaut signalé | aucun défaut signalé | oui | oui
73 | B1 | aucun défaut signalé | aucun défaut signalé | oui | oui
73 | B2 | aucun défaut signalé | aucun défaut signalé | oui | oui
74 | B1 | aucun défaut signalé | aucun défaut signalé | oui | oui
74 | B2 | aucun défaut signalé | aucun défaut signalé | oui | oui
75 | B1 | aucun défaut signalé | aucun défaut signalé | oui | oui
75 | B2 | aucun défaut signalé | aucun défaut signalé | oui | oui
76 | B1 | aucun défaut signalé | aucun défaut signalé | oui | oui
76 | B2 | aucun défaut signalé | aucun défaut signalé | oui | oui
77 | B1 | aucun défaut signalé | aucun défaut signalé | oui | oui
77 | B2 | aucun défaut signalé | aucun défaut signalé | oui | oui
78 | B1 | aucun défaut signalé | aucun défaut signalé | oui | oui
78 | B2 | aucun défaut signalé | aucun défaut signalé | oui | oui
79 | B1 | aucun défaut signalé | aucun défaut signalé | oui | oui
79 | B2 | aucun défaut signalé | aucun défaut signalé | oui | oui
80 | B1 | aucun défaut signalé | aucun défaut signalé | oui | oui
80 | B2 | aucun défaut signalé | capture échouée | oui | non
81 | B1 | aucun défaut signalé | aucun défaut signalé | oui | oui
81 | B2 | aucun défaut signalé | capture échouée | oui | non
82 | B1 | aucun défaut signalé | aucun défaut signalé | oui | oui
82 | B2 | aucun défaut signalé | aucun défaut signalé | oui | oui
83 | B1 | aucun défaut signalé | aucun défaut signalé | oui | oui
83 | B2 | aucun défaut signalé | aucun défaut signalé | oui | oui
84 | B1 | aucun défaut signalé | aucun défaut signalé | oui | oui
84 | B2 | aucun défaut signalé | aucun défaut signalé | oui | oui
85 | B1 | non inspectée | aucun défaut signalé | non | oui
85 | B2 | défaut signalé – Spalling – ne pas remplacer | aucun défaut signalé | oui | oui
86 | B1 | aucun défaut signalé | aucun défaut signalé | oui | oui
86 | B2 | aucun défaut signalé | aucun défaut signalé | oui | oui
87 | B1 | aucun défaut signalé | aucun défaut signalé | oui | oui
87 | B2 | aucun défaut signalé | aucun défaut signalé | oui | oui
88 | B1 | aucun défaut signalé | aucun défaut signalé | oui | oui
88 | B2 | aucun défaut signalé | aucun défaut signalé | oui | oui
89 | B1 | non inspectée | aucun défaut signalé | non | oui
89 | B2 | non inspectée | aucun défaut signalé | non | oui
90 | B1 | non inspectée | aucun défaut signalé | non | oui
90 | B2 | aucun défaut signalé | aucun défaut signalé | oui | oui
91 | B1 | non inspectée | aucun défaut signalé | non | oui
91 | B2 | non inspectée | capture échouée | non | non
92 | B1 | défaut signalé – Spalling – ne pas remplacer | aucun défaut signalé | oui | oui
92 | B2 | aucun défaut signalé | aucun défaut signalé | oui | oui
93 | B1 | aucun défaut signalé | aucun défaut signalé | oui | oui
93 | B2 | aucun défaut signalé | aucun défaut signalé | oui | oui
94 | B1 | aucun défaut signalé | aucun défaut signalé | oui | oui
94 | B2 | aucun défaut signalé | aucun défaut signalé | oui | oui
95 | B1 | non inspectée | aucun défaut signalé | non | oui
95 | B2 | aucun défaut signalé | défaut signalé – Spalling – ne pas remplacer | oui | oui
96 | B1 | aucun défaut signalé | aucun défaut signalé | oui | oui
96 | B2 | aucun défaut signalé | aucun défaut signalé | oui | oui
97 | B1 | aucun défaut signalé | aucun défaut signalé | oui | oui
97 | B2 | aucun défaut signalé | aucun défaut signalé | oui | oui
98 | B1 | aucun défaut signalé | aucun défaut signalé | oui | oui
98 | B2 | aucun défaut signalé | aucun défaut signalé | oui | oui
99 | B1 | aucun défaut signalé | aucun défaut signalé | oui | oui
99 | B2 | non inspectée | aucun défaut signalé | non | oui
100 | B1 | aucun défaut signalé | aucun défaut signalé | oui | oui
100 | B2 | aucun défaut signalé | aucun défaut signalé | oui | oui
101 | B1 | aucun défaut signalé | aucun défaut signalé | oui | oui
101 | B2 | non inspectée | aucun défaut signalé | non | oui
102 | B1 | aucun défaut signalé | aucun défaut signalé | oui | oui
102 | B2 | aucun défaut signalé | aucun défaut signalé | oui | oui
103 | B1 | aucun défaut signalé | aucun défaut signalé | oui | oui
103 | B2 | aucun défaut signalé | aucun défaut signalé | oui | oui
104 | B1 | défaut signalé – Spalling – ne pas remplacer | aucun défaut signalé | oui | oui
104 | B2 | aucun défaut signalé | aucun défaut signalé | oui | oui
105 | B1 | aucun défaut signalé | aucun défaut signalé | oui | oui
105 | B2 | aucun défaut signalé | aucun défaut signalé | oui | oui
106 | B1 | aucun défaut signalé | aucun défaut signalé | oui | oui
106 | B2 | aucun défaut signalé | aucun défaut signalé | oui | oui
107 | B1 | aucun défaut signalé | aucun défaut signalé | oui | oui
107 | B2 | aucun défaut signalé | aucun défaut signalé | oui | oui
108 | B1 | aucun défaut signalé | aucun défaut signalé | oui | oui
108 | B2 | aucun défaut signalé | aucun défaut signalé | oui | oui
109 | B1 | défaut signalé – Spalling – remplacer | aucun défaut signalé | oui | oui
109 | B2 | aucun défaut signalé | aucun défaut signalé | oui | oui
110 | B1 | aucun défaut signalé | aucun défaut signalé | oui | oui
110 | B2 | aucun défaut signalé | aucun défaut signalé | oui | oui
111 | B1 | aucun défaut signalé | aucun défaut signalé | oui | oui
111 | B2 | aucun défaut signalé | aucun défaut signalé | oui | oui
112 | B1 | aucun défaut signalé | aucun défaut signalé | oui | oui
112 | B2 | défaut signalé – Spalling – ne pas remplacer | aucun défaut signalé | oui | oui
113 | B1 | non inspectée | aucun défaut signalé | non | oui
113 | B2 | aucun défaut signalé | aucun défaut signalé | oui | oui
114 | B1 | aucun défaut signalé | aucun défaut signalé | oui | oui
114 | B2 | aucun défaut signalé | capture échouée | oui | non
115 | B1 | aucun défaut signalé | aucun défaut signalé | oui | oui
115 | B2 | aucun défaut signalé | capture échouée | oui | non
116 | B1 | aucun défaut signalé | aucun défaut signalé | oui | oui
116 | B2 | aucun défaut signalé | aucun défaut signalé | oui | oui
117 | B1 | aucun défaut signalé | aucun défaut signalé | oui | oui
117 | B2 | aucun défaut signalé | aucun défaut signalé | oui | oui
118 | B1 | aucun défaut signalé | aucun défaut signalé | oui | oui
118 | B2 | aucun défaut signalé | aucun défaut signalé | oui | oui
119 | B1 | aucun défaut signalé | aucun défaut signalé | oui | oui
119 | B2 | aucun défaut signalé | aucun défaut signalé | oui | oui
120 | B1 | aucun défaut signalé | aucun défaut signalé | oui | oui
120 | B2 | aucun défaut signalé | aucun défaut signalé | oui | oui